## Introduction
Calcul du coefficient d'absorption acoustique moyen d'un local
Version: | 1.22 | Date: | 2023-05-23
Le coefficient d'absorption acoustique moyen αs est l'une des trois variantes de valeur indicative pour les locaux industriels et artisanaux avec des postes de travail permanents. A partir des mesures d'un local (cubique) et des valeurs d'absorption acoustique de différents matériaux de surface, on peut estimer le coefficient d'absorption acoustique pour l'ensemble du local. La qualité acoustique est considérée comme suffisante si αs est au moins de 0,25. Pour les bureaux et les laboratoires, le coefficient d'absorption acoustique moyen αs n'est pas utilisé. Il faut y déterminer le rapport entre la surface d'absorption acoustique équivalente et le volume de la pièce A/V. Vous trouverez des détails à ce sujet dans le commentaire de l'ordonnance 3 relative à la loi sur le travail (article 22). Sous l'onglet "Matériaux", vous pouvez compléter les données par d'autres produits si nécessaire.
Références:
Valeurs acoustiques limites et indicatives |  | www.suva.ch/86048.f
Acoustique des locaux industriels |  | www.suva.ch/66008.f
Suva Lucerne, secteur physique
Tél. 041 419 61 34
akustik@suva.ch

## Estimation
Calcul du coefficient moyen d'absorption du son as
Entreprise | [11 empty] | Version: | 1.22
2023-05-23
Local
Utilisation
Dimensions du local
Longueur [m]
Largeur [m]
Hauteur [m] |  |  | Volume [m3] |  |  | 0
|  | Coefficient d'absorption αs | [5 empty] | Surface d'absorption équivalente A [m2]
Matériau / Nature | Surface [m2] | 125 Hz | 250 Hz | 500 Hz | 1 kHz | 2 kHz | 4 kHz | 125 Hz | 250 Hz | 500 Hz | 1 kHz | 2 kHz | 4 kHz
Plafond | 0
Indéfini | 0
Parois | 0
Indéfini | 0
Sol | 0
Indéfini | 0
Surface STotal [m2] | 0
Coefficient de surface Atotal(f) [m2] | [7 empty] | 0 | 0 | 0 | 0 | 0 | 0
Ratio A/V [m-1]
Coefficient d'absorption αs(f) = Atotal / Stotal |  | - | - | - | - | - | -
Exigence minimale αs,mittel | 0.25
Coefficient moyen d'absorption αs | - |  | Exigence minimale* (αs ≥ 0.25):
* Conformément au commentaire de l'ordonnance 3 relative à la loi sur le travail (article 22), www.seco.admin.ch
Lieu et date:
Note on B7: Appuyez sur la touche de tabulation pour passer d'un champ à l'autre.
Note on A16: Sélectionnez le matériau en cliquant sur le petit triangle situé à côté du champ de saisie.
Note on N35: Pour bureaux/laboratoires. Les valeurs ne prennent en compte que les surfaces délimitant la pièce, mais pas le mobilier et l'absorption de l'air (sont donc du côté "sûr"). Pour les valeurs indicatives, voir www.suva.ch/86048.f, point 4.

## Matériaux
Nr. | Matériaux | 125 Hz | 250 Hz | 500 Hz | 1 kHz | 2 kHz | 4 kHz | < Coefficients d'absorption as dans chaque bande d'octave
1 | Baffles, distance = 0.75 x hauteur de la baffle | 0.25 | 0.5 | 0.75 | 0.9 | 0.95 | 0.95
2 | Baffles, distance = 1.0 x hauteur de la baffle | 0.2 | 0.4 | 0.7 | 0.8 | 0.85 | 0.8 | Remarque: des coefficients d'absorption acoustique supérieurs à 1,00 semblent a priori absurdes, car une surface ne peut pas absorber plus de 100% de l'énergie sonore incidente. Il existe toutefois des cas où la surface d'absorption effective est plus grande que la surface de projection de l'échantillon en raison d'effets d'arêtes ou de diffraction. Les valeurs αs indiquées par le fournisseur sont correctes pour la taille correspondante de l'objet à tester. Dans le cas d'une surface considérablement plus grande que l'objet d'essai (p. ex. plafond acoustique sur toute la surface), l'absorption acoustique est surestimée. Ceci est dû à la diminution d'effets d'arêtes et de diffraction. Recommandation: pour les plafonds acoustiques couvrant toute la surface (p. ex. >80% de la surface du plafond), les valeurs αs doivent être limitées à 1,00. Pour des surfaces plus petites, les valeurs de l'essai en laboratoire peuvent être utilisées, même si elles sont >1.00.
3 | Baffles, distance = 1.4 x hauteur de la baffle | 0.2 | 0.35 | 0.65 | 0.7 | 0.75 | 0.75
4 | Béton, brut | 0.02 | 0.03 | 0.03 | 0.04 | 0.05 | 0.05
5 | Brique non crépi | 0.16 | 0.13 | 0.15 | 0.11 | 0.13 | 0.14
6 | Crépis | 0.03 | 0.03 | 0.02 | 0.04 | 0.05 | 0.08
7 | Crépis acoustiques, épaisseur 20 mm | 0.05 | 0.15 | 0.35 | 0.6 | 0.85 | 0.7
8 | Cylindre acoustique Æ 150 mm, entraxe 500 mm | 0.19 | 0.5 | 0.78 | 0.95 | 0.96 | 0.98
9 | Cylindre acoustique Æ 150 mm, entraxe 1000 mm | 0.18 | 0.26 | 0.48 | 0.66 | 0.69 | 0.72
10 | Fenêtres fermées | 0.25 | 0.15 | 0.1 | 0.05 | 0.03 | 0.03
11 | Lambris en bois | 0.15 | 0.12 | 0.1 | 0.08 | 0.08 | 0.08
12 | Lambris en bois avec garnissage | 0.4 | 0.5 | 0.3 | 0.15 | 0.1 | 0.1
13 | Ouverture | 1 | 1 | 1 | 1 | 1 | 1
14 | Panneau de fibres minérales, épaisseur 30 mm, pas d'espacement | 0.07 | 0.29 | 0.74 | 0.92 | 0.95 | 0.92
15 | Panneau de fibres minérales, épaisseur 50 mm, pas d'espacement | 0.22 | 0.83 | 1.06 | 1.02 | 0.98 | 0.95
16 | Panneau de fibres minérales, épaisseur 100 mm, pas d'espacement | 0.54 | 1.03 | 0.98 | 1.04 | 1 | 1.09
17 | Panneau en polyester, épaisseur 25 mm, distance 50 mm | 0.15 | 0.42 | 0.9 | 0.99 | 0.97 | 0.95
18 | Panneau en polyester, épaisseur 25 mm, distance 200 mm | 0.55 | 0.7 | 0.88 | 0.86 | 0.99 | 0.95
19 | Panneaux en laine de bois, épaisseur 25 mm, pas d'espacement | 0.08 | 0.11 | 0.18 | 0.5 | 0.8 | 0.72
20 | Panneaux en laine de bois, épaisseur 50 mm, pas d'espacement | 0.17 | 0.22 | 0.42 | 0.78 | 0.65 | 0.95
21 | Parquet | 0.1 | 0.07 | 0.05 | 0.06 | 0.06 | 0.06
22 | Plafond métallique perf. (7%), sans laine minérale, dist. 200 mm | 0.41 | 0.76 | 0.91 | 0.59 | 0.67 | 0.62
23 | Plafond métallique perf. (16%), laine minérale 30 mm, dist. 170 mm | 0.35 | 0.86 | 0.98 | 0.88 | 1.01 | 0.91
24 | Plafond métallique perf. (30%), laine minérale 60 mm, pas d'espacement | 0.15 | 0.75 | 0.9 | 0.9 | 0.95 | 0.98
25 | Revêtement du sol en matière plastique | 0.02 | 0.03 | 0.03 | 0.04 | 0.06 | 0.05
26 | Tapis, épaisseur 6 mm | 0.02 | 0.04 | 0.06 | 0.2 | 0.3 | 0.35
27 | Tapis, épaisseur 10 mm | 0.04 | 0.07 | 0.12 | 0.3 | 0.5 | 0.8
28 | Tôle acoustique avec micro-fentes, distance 50 mm | 0.02 | 0.03 | 0.12 | 0.35 | 0.58 | 0.45
29 | Tôle acoustique avec micro-fentes, distance 200 mm | 0.12 | 0.39 | 0.45 | 0.3 | 0.4 | 0.44
30
31