## Einführung
Berechnung des mittleren Schallabsorptionsgrades eines Raumes
Version: | 1.22 | Datum: | 2023-05-23
Der mittlere Schallabsorptionsgrad αs ist eine von drei Richtwertvarianten für industrielle und gewerbliche Räume mit ständigen Arbeitsplätzen. Ausgehend von den Abmessungen eines (kubischen) Raumes und den Werten für die Schallabsorption verschiedener Oberflächen-Materialien kann eine Abschätzung für den Schallabsorptionsgrades as des ganzen Raumes gemacht werden. Die akustische Qualität gilt als ausreichend, wenn αs mindestens 0.25 beträgt. Bei Büros und Laborräumen kommt der mittlere Schallabsorptionsgrad αs nicht zur Anwendung. Dort ist das Verhältnis von äquivalenter Schallabsorptionsfläche zu Raumvolumen A/V zu bestimmen. Details dazu sind in der Wegleitung zu Verordnung 3 zum Arbeitsgesetz (Art. 22) zu finden. Unter dem Reiter "Materialien" können bei Bedarf die Daten zu weiteren Produkten ergänzt werden.
Verweise:
Akustische Grenz- und Richtwerte |  | www.suva.ch/86048.d
Industrielle Raumakustik |  | www.suva.ch/66008.d
Suva Luzern, Bereich Chemie, Physik & Ergonomie
Tel. 041 419 61 34
akustik@suva.ch

## Abschätzung
Berechnung des Schallabsorptionsgrades as eines Raumes
Firma | [11 empty] | Version: | 1.22
2023-05-23
Abteilung/Raum
Nutzung
Raumabmessungen
Länge [m]
Breite [m]
Höhe [m] |  |  | Raumvolumen [m3] |  |  | 0
|  | Absorptionsgrade αs | [5 empty] | äquivalente Absorptionsfläche A [m2]
Material / Beschaffenheit | Fläche [m2] | 125 Hz | 250 Hz | 500 Hz | 1 kHz | 2 kHz | 4 kHz | 125 Hz | 250 Hz | 500 Hz | 1 kHz | 2 kHz | 4 kHz
Decke | 0
undefiniert | 0
Wände | 0
undefiniert | 0
Boden | 0
undefiniert | 0
Raumoberfläche STotal [m2] | 0
Absorptionsfläche Atotal(f) [m2] | [7 empty] | 0 | 0 | 0 | 0 | 0 | 0
Verhältnis A/V [m-1]
Absorptionsgrad αs(f) = Atotal / Stotal |  | - | - | - | - | - | -
Mindestanforderung αs,mittel | 0.25
mittlerer Absorptionsgrad αs,mittel | - |  | Mindestanforderung* (αs ≥ 0.25):
* gemäss Wegleitung zur Verordnung 3 zum Arbeitsgesetz, www.seco.admin.ch
Ort, Datum:
Note on B7: Durch Drücken der Tabulator-Taste können Sie zwischen den Eingabefeldern springen.
Note on A16: Auswahl des Materials durch Klicken auf das Dreiecklein neben dem Eingabefeld
Note on N35: Für Büros/Laborräume. Werte berücksichtigen nur Raumbegrenzungs-flächen, nicht aber Möblierung und Luft-Absorption (sind somit auf der "sicheren" Seite). Richtwerte siehe www.suva.ch/86048.d, Ziffer 4.

## Materialien
Nr. | Material | 125 Hz | 250 Hz | 500 Hz | 1 kHz | 2 kHz | 4 kHz | < Absorptionsgrade as im jeweiligen Oktavband
1 | Akustikbaffel, Abstand = 0.75 x Baffelhöhe | 0.25 | 0.5 | 0.75 | 0.9 | 0.95 | 0.95
2 | Akustikbaffel, Abstand = 1.0 x Baffelhöhe | 0.2 | 0.4 | 0.7 | 0.8 | 0.85 | 0.8 | Hinweis: Schallabsorptionskoeffizienten von mehr als 1.00 scheinen zunächst widersinnig, da eine Oberfläche nicht mehr als 100% der auftreffenden Schallenergie absorbieren kann. Es gibt allerdings Fälle, in denen die effektive Absorptionsfläche wegen Kanten- oder Beugungseffekten grösser ist als die Projektionsfläche des Prüfkörpers. Die vom Lieferanten angegebenen αs-Werte sind korrekt für die entsprechende Prüfobjektgrösse. Bei einer Fläche, die erheblich grösser ist als das Prüfobjekt (z.B. vollflächige Akustikdecke), wird die Schallabsorption überbewertet. Grund dafür sind die abnehmenden Kanten- und Beugungseffekte. Empfehlung: Bei vollflächigen Akustikdecken (z.B. >80% der Deckenfläche) sollen die αs-Werte auf 1.00 begrenzt werden. Bei kleineren Flächen können die Werte der Laborprüfung verwendet werden, auch wenn sie >1.00 sind.
3 | Akustikbaffel, Abstand = 1.4 x Baffelhöhe | 0.2 | 0.35 | 0.65 | 0.7 | 0.75 | 0.75
4 | Akustikblech mit Mikroschlitzen, Abstand 50 mm | 0.02 | 0.03 | 0.12 | 0.35 | 0.58 | 0.45
5 | Akustikblech mit Mikroschlitzen, Abstand 200 mm | 0.12 | 0.39 | 0.45 | 0.3 | 0.4 | 0.44
6 | Akustikverputz, Dicke 20 mm | 0.05 | 0.15 | 0.35 | 0.6 | 0.85 | 0.7
7 | Akustikzylinder Æ150 mm, Reihenabstand 500 mm | 0.19 | 0.5 | 0.78 | 0.95 | 0.96 | 0.98
8 | Akustikzylinder Æ150 mm, Reihenabstand 1000 mm | 0.18 | 0.26 | 0.48 | 0.66 | 0.69 | 0.72
9 | Backstein unverputzt | 0.16 | 0.13 | 0.15 | 0.11 | 0.13 | 0.14
10 | Beton roh | 0.02 | 0.03 | 0.03 | 0.04 | 0.05 | 0.05
11 | Fenster, geschlossen | 0.25 | 0.15 | 0.1 | 0.05 | 0.03 | 0.03
12 | Holztäfer | 0.15 | 0.12 | 0.1 | 0.08 | 0.08 | 0.08
13 | Holztäfer mit Hinterfüllung | 0.4 | 0.5 | 0.3 | 0.15 | 0.1 | 0.1
14 | Holzwolle, zementgebunden, 25 mm dick, ohne Abst. | 0.08 | 0.11 | 0.18 | 0.5 | 0.8 | 0.72
15 | Holzwolle, zementgebunden, 50 mm dick, ohne Abst. | 0.17 | 0.22 | 0.42 | 0.78 | 0.65 | 0.95
16 | Kunststoff-Bodenbelag | 0.02 | 0.03 | 0.03 | 0.04 | 0.06 | 0.05
17 | Metalllochdecke (7%), ohne Mineralwolle, Abst. 200 mm | 0.41 | 0.76 | 0.91 | 0.59 | 0.67 | 0.62
18 | Metalllochdecke (16%), Mineralwolle 30 mm, Abst. 170 mm | 0.35 | 0.86 | 0.98 | 0.88 | 1.01 | 0.91
19 | Metalllochdecke (30%), Mineralwolle 60 mm, ohne Abst. | 0.15 | 0.75 | 0.9 | 0.9 | 0.95 | 0.98
20 | Mineralfaserplatte, 30 mm dick, ohne Abst. | 0.07 | 0.29 | 0.74 | 0.92 | 0.95 | 0.92
21 | Mineralfaserplatte, 50 mm dick, ohne Abst. | 0.22 | 0.83 | 1.06 | 1.02 | 0.98 | 0.95
22 | Mineralfaserplatte, 100 mm dick, ohne Abst. | 0.54 | 1.03 | 0.98 | 1.04 | 1 | 1.09
23 | Öffnung | 1 | 1 | 1 | 1 | 1 | 1
24 | Parkett | 0.1 | 0.07 | 0.05 | 0.06 | 0.06 | 0.06
25 | Polyesterplatte, 25 mm dick, Abstand 50 mm | 0.15 | 0.42 | 0.9 | 0.99 | 0.97 | 0.95
26 | Polyesterplatte, 25 mm dick, Abstand 200 mm | 0.55 | 0.7 | 0.88 | 0.86 | 0.99 | 0.95
27 | Teppich, 6 mm dick | 0.02 | 0.04 | 0.06 | 0.2 | 0.3 | 0.35
28 | Teppich, 10 mm dick | 0.04 | 0.07 | 0.12 | 0.3 | 0.5 | 0.8
29 | Verputz | 0.03 | 0.03 | 0.02 | 0.04 | 0.05 | 0.08
30
31